## Sheet1
校警驿站门面设计制作需求清单
序号 | 采购明细名称 | 材料及工艺 | 执行标准 | 单位 | 数量
1 | 门头钢架基层 | 主龙骨：方管100×100×2.5mm间距 1.2m焊接10钢板 次龙骨：方管40×40×2.0mm； 采用三维建模软件生成异形曲面结构数据。钢管通过激光切割机，弯管机定制异形截面，焊接采用CO₂气体保护焊（符合GB/T 12467-2009标准），焊缝度≥母材厚度的90%。 | GB/T 706-2016（钢方管）<br>GB/T 13912-2020（热浸镀锌）承重骨架，支撑异形曲面结构 | 平方 | 95
2 | 木工板基层 | 18mm厚欧松板（OSB）或生态板（E0级环保标准）。尺寸：单块板 1.2m×2.4m，厚度 18mm 板材通过数控开料机按异形钢架轮廓切割，边缘进行倒角处理。 与钢架通过自攻螺丝（规格M5×40mm）固定，间距≤300mm。 | GB/T 20247-2006（OSB）板， 基层面板，提供平整装饰基面 | 平方 | 150
3 | 门头铝塑板装饰 | 铝塑板厚度：4mm；双面铝层≥0.4mm，芯材密度≤0.3g/cm³；氟碳涂层厚度≥40μm颜色：根据设计需求选择RAL色卡标准色. 铝塑板通过数控雕刻机按异形曲面分块切割顶部花纹丝网印刷菱形方块。安装采用隐蔽式卡扣（铝合金卡条，厚度 1.5mm）与木工板基层固定，接缝处填充硅酮耐候密封胶（如道康宁791，厚度≤3mm）。 | GB/T 23443-2009（铝塑复合板）<br>ISO 12944（氟碳涂层耐候性）主装饰面，抗紫外线/耐候性 | 平方 | 160
4 | 门头灯光 | 光源：高密度LED灯带（功率 12W/m，色温3000K暖白光）安装方式： 线性灯带嵌入铝塑板接缝处，通过定制铝型材导轨固 | 12W/m，3000K，IP65防 水，DALI智能控制 | 米 | 300
5 | 金属包边条 | 304不锈钢（厚度1.2mm）根据三维图激光切割激光焊接曲面成型：，表面3道氟碳烤漆 包边条截面：L型或U型异形断面，宽度 40mm | 边缘收口角度公差±0.5° | 米 | 200
6 | 备注：1.该项目具体实施需求以校方提供的项目效果图为准；2.意向单位如有疑问可提前与校方进行沟通交流。